## Sheet1
附件1
2023年度师昌绪先进材料创新中心开放基金项目指南13条（公开）
序号 | 指南(项目)编号 | 指南(项目)名称 | 密级 | 研究目标及主要内容 | 主要技术指标 | 成果形式 | 考核方式 | 研究周期(月) | 项目经费限额(万元) | 拟支持单位数
1 | SCXKFJJ202201 | 航空发动机导向叶片的组织结构设计研究 | 公开 | 针对航发导向叶片柱状晶偏离主轴、叶身与缘板晶粒形貌过渡区、缘板组织疏松等结构特征影响服役性能且未形成可靠的行业标准等问题，开展IC10合金组织结构设计研究。研究柱晶偏离主轴夹角对疲劳性能的影响、柱晶与等轴晶过渡截面对疲劳性能的影响、凝固工艺对组织疏松的影响三个方面内容。建立定向铸晶间取向差以及等轴晶与主轴夹角与力学性能（疲劳、蠕变）的关系模型，形成自主知识产权的定向铸晶晶粒度设计准则；阐明缘板与叶身接合位置裂纹萌生的关键影响因素，填补IC10合金相关的研究领域的空白，为导向叶片缘板处引晶设计提供理论参考；通过凝固过程模拟，阐明溶质偏析和热-流场耦合对显微疏松的影响机理，并从热力学机理层面提出IC10凝固过程组织疏松的解决方案，为我国自主研发高性能导向叶片提供理论基础。 | 1.制定柱状晶设计的行业标准； 2.提高叶身柱状晶与缘板等轴晶过渡区疲劳寿命30小时以上； 3.减少缘板部位孔洞体积分数50%以上。 | 研究报告、论文、行业标准 | 自评估+会议评审 | 24 | 不超过40 | 1
2 | SCXKFJJ202202 | 面向涡轮叶片的高温合金增材制造性能调控研究 | 公开 | 针对先进航空发动机对镍基高承温能力的高压压气机及低压涡轮叶片高复杂结构及轻量化设计制造需求，开展高承温、高承力型镍基高温合金成分优化设计、粉体优化及增材制造组织性能调控研究。突破合金成分优化设计、粉体形貌与成分双重调控及增材制造组织缺陷控制关键技术，形成高抗裂高强镍基高温合金成分优化设计理论模型；获得成分可控的高球形度合金粉末；揭示高温合金在增材制造过程及后续热力耦合作用下微观组织与缺陷演化机制，实现打印件组织与缺陷的有效调控，为先进航空发动机关键部件的提性、延寿及高效制备提供理论依据与技术支撑。 | 1.揭示镍基高温合金增材制造及后处理过程中微观组织演化与失效机制； 2.室温拉伸：σ0.2≥920MPa，σb≥1100MPa； 3.980℃拉伸：σ0.2≥250MPa，σb≥500MPa。 | 研究报告、论文、专利 | 自评估+会议评审 | 24 | 不超过40 | 1
3 | SCXKFJJ202203 | U-Ce-Zr-RE金属燃料性能模拟模型开发及关键制备工艺研究 | 公开 | 针对我国一体化快堆对核燃料高燃耗的要求，实现我国金属燃料的自主设计与制造。开展U-Ce-Zr-RE模拟金属燃料合金成分设计，熔炼、凝固模拟，注射成型合金芯体制备及关键性能表征技术，合金成分、组织、性能三者之间的影响机制等研究。建立U-Ce-Zr-RE合金熔炼、凝固模拟仿真模型，掌握芯体制备工艺、分析、检测等关键技术，阐明合金成分、组织、性能相互作用机制，为合金芯体组分选择、工艺优化提供理论依据及数据支持。突破金属燃料制备过程中出现的缩孔、疏松、成分组织不均、容易开裂等制备技术难题，获得组织均匀、性能稳定的合格芯体及注射成型制备技术。为U-Pu-Zr-RE真实工质的金属燃料的研制、热试验工作奠定技术基础，填补我国在多元金属燃料领域的研究空白，推动我国一体化快堆的建设。 | 1.建立U-Ce-Zr-RE合金熔炼、铸造仿真模拟模型； 2.成品U-Ce-Zr-RE芯体密度：＞95%T.D，长度0.2-0.6m，直径7mm±0.05mm，直线度＜5mm/200mm； 3.成品U-Ce-Zr-RE芯体中C、N、Si、O、Ca的总量与原料中元素的量相比，总增量不大于1000ppm； 4.成品U-Ce-Zr-RE芯体中的主元素质量份额与熔炼前的主元素质量份额的误差不大于5wt%； 5.成品U-Ce-Zr-RE芯体表面应光滑、洁净，表面不得有大于0.1mm的折迭、离层、裂纹、碎屑等缺陷； 6.获得成品U-Ce-Zr-RE芯体的热物性参数。 | 研究报告、专利、样件 | 自评估+会议评审 | 24 | 不超过40 | 1
4 | SCXKFJJ202204 | 航发主轴轴承用特种合金低偏析熔铸及磁场辅助组织调控技术 | 公开 | 针对航空轴承用M50钢自耗锭一次碳化物粗大、宏微观偏析严重等问题，开展磁控真空自耗重熔、稀土处理及热变形温控等制备关键共性技术基础研究，阐明外加磁场实现稀土M50钢一次碳化物细化及均质性提升的内在机制，建立外场调控真空自耗过程中一次碳化物细化/偏析减轻模型，实现M50钢铸锭宏微观成分偏析减轻、一次碳化物细化以及均质性提升，最终制备出高品质航空轴承钢棒料，为稀土M50钢外场调控制备原型技术的开发奠定理论基础。 | 1.航发轴承钢M50一次碳化物面积百分比相较于进口坯料降低超50%； 2.坯料晶界没有链状碳化物； 3.单个碳化物最大长度低于20μm； 4.在100mm2的测试样品中无超过30μm的碳化物团簇（两个独立碳化物距离小于等于5μm即为一个碳化物簇）； 5.实验结果需超过航空发动机用高温轴承钢一次碳化物尺寸标准YB4105-2000。 | 研究报告、论文、专利 | 自评估+会议评审 | 24 | 不超过40 | 1
5 | SCXKFJJ202205 | 低对称金属表层微纳结构构筑及耐蚀性研究 | 公开 | 针对铀材料晶粒粗大、非金属夹杂及第二相的存在导致的腐蚀严重问题，通过在铀材料表层构筑微纳结构层，实现晶粒细化、夹杂物破碎再分布以及第二相的细化与回溶，进而在铀材料表层构筑致密的氧化膜实现铀材料抗腐蚀性能的提升。以铀及低对称金属模型材料为研究对象，发展低对称材料微纳结构构筑制备技术与工艺，揭示低对称金属塑性变形过程中的微观结构演化特征及变形机理，研究低对称材料的晶粒细化以及夹杂和第二相的细化特征与机理，通过表层微纳结构的设计与调控实现耐蚀性能提升，为解决铀材料腐蚀问题提供新的途径。 | 1.镁合金和钴最小晶粒尺寸<50nm，铀金属最小晶粒尺寸＜100nm，表层硬度提高1倍； 2.表面纳米晶层厚度>100μm； 3.微纳结构材料与未处理样品相比腐蚀速率降低50%。 | 研究报告、论文 | 自评估+会议评审 | 24 | 不超过40 | 1
6 | SCXKFJJ202206 | 核动力系统蒸汽发生器传热管流致振动及微动磨损行为研究 | 公开 | 针对核动力系统传热管流致振动及微动磨损行为复杂、研究数据少的问题，开展相关研究。构建传热管与支承结构（防振条或支撑板）之间的约束关系，建立蒸汽发生器传热管流致振动的力学模型，通过数值分析获得传热管在横向流作用下的振动响应以及传热管与防振条间的碰撞载荷，为高温高压水微动磨损试验提供输入；开展高温高压水微动磨损试验，阐明不同法向载荷、位移幅值和频率条件下传热管的微动磨损行为，建立传热管的微动磨损模型，揭示微动过程对传热管基体损伤行为的影响机制；为核动力系统蒸汽发生器传热管微动磨损失效预测和安全评估提供理论依据。 | 1.微动磨损实测数据不低于50组； 2.初步建立传热管寿命预测模型，准确度不低于20%； 3.传热管流致振动响应关键参数与试验结果偏差小于20%。 | 研究报告、论文、模型 | 自评估+会议评审 | 24 | 不超过40 | 1
7 | SCXKFJJ202207 | 面向发射场环境的镁合金腐蚀等效评价技术 | 公开 | 针对镁合金在海南文昌发射场环境易发生腐蚀的问题，开展典型镁合金的腐蚀性能、演化规律等研究，掌握镁合金在发射场环境中的腐蚀趋势和时效性，建立发射场环境与中性盐雾环境下镁合金腐蚀情况的对比关系模型，提出镁合金在发射场环境下的加速腐蚀评价方法，为镁合金部件在航天领域广泛应用提供理论支撑。 | 1.确定5种以上镁合金在海南文昌发射场环境的腐蚀规律。 2.加速腐蚀评价效率提高30倍以上，腐蚀动力学规律吻合度超过80%。 | 研究报告、腐蚀模型、腐蚀评价规范、论文 | 自评估+会议评审 | 24 | 不超过40 | 1
8 | SCXKFJJ202208 | 快堆燃料包壳管的液态铅铋脆化敏感性研究 | 公开 | 针对铅冷快堆实际包壳管液态铅铋脆化敏感性评估难题，建立包壳管液态铅铋慢拉伸试验技术与方法，获得温度、应变速率与溶解氧浓度等因素对实际包壳管液态铅铋慢拉伸行为的影响规律，揭示其液态铅铋脆化损伤机理，获得其液态铅铋脆化敏感性，为评估候选包壳材料的液态铅铋环境相容性提供理论与数据支持。 | 1.获得实际包壳管液态铅铋慢拉伸试验技术（试验温度150~550℃、应变速率10-4~10-7s-1）； 2.获得温度（150~550℃）、应变速率（10-5~10-7s-1）与溶解氧浓度（饱和氧~10-8wt%）对包壳管液态铅铋脆化敏感性的影响规律。 | 研究报告、论文 | 自评估+会议评审 | 24 | 不超过40 | 1
9 | SCXKFJJ202209 | 基于高通量测试技术构建船舶过流部件用铜合金冲刷腐蚀评价方法 | 公开 | 针对船舶过流部件用铜镍合金冲刷腐蚀性能评价的迫切需求，建立冲刷腐蚀标准化测试方法。通过开发高效的冲刷腐蚀高通量测试技术，研究流体力学参数对铜镍合金冲刷腐蚀损伤的影响规律和机制，解析关键流体力学参数，建立不同冲刷腐蚀测试方法的测试结果关联性，对比实验室与实际管路台架试验结果，形成可靠的铜镍合金冲刷腐蚀性能标准化评价方法，为船舶用铜镍合金冲刷腐蚀性能评价、损伤评估、寿命预测和材料升级提供技术支持。 | 1.建立1种铜镍合金冲刷腐蚀性能标准化测试方法，形成标准草稿。 | 研究报告、标准草稿、论文、专利 | 自评估+会议评审 | 24 | 不超过40 | 1
10 | SCXKFJJ202210 | 航空用钛合金搅拌摩擦加工/超塑成形技术基础研究 | 公开 | 针对航空用钛合金复杂构件对超塑性成形温度降低的技术需求，发展钛合金搅拌摩擦加工/超塑性成形技术，研究搅拌摩擦加工工艺-组织-超塑性成形性能之间的关系，实现具有低变形温度、高超塑性钛合金细晶组织的可控制备；研究搅拌摩擦加工钛合金板超塑性成形工艺及成形后的微观组织与力学性能，建立飞行器用钛合金薄壁结构件的搅拌摩擦加工/超塑性成形工艺规范，制备出高性能钛合金典型样件，为钛合金低温超塑性成形技术奠定基础，为提高飞机壁板、口盖等关键部件承载能力、降低结构重量提供技术支持。 | 1.钛合金搅拌摩擦加工区缺陷等级达到2级； 2.钛合金搅拌摩擦加工区晶粒度小于3μm； 3.钛合金搅拌摩擦加工区在＜650℃的低超塑性温度下，延伸率超过400%； 4.搅拌摩擦加工/超塑性成形制备典型样件，典型样件的性能制备满足：晶粒度小于20μm，室温强度不低于原始钛合金板材90%。 | 研究报告、论文、专利、样件 | 自评估+会议评审 | 24 | 不超过40 | 1
11 | SCXKFJJ202211 | 宽温域耐磨减摩复合涂层制备及摩擦学行为研究 | 公开 | 针对新一代航空发动机变几何构件的服役需求，解决构件表面耐磨减摩涂层在宽温域下摩擦系数大、寿命低的关键问题，拟开展针对变几何构件宽温域耐磨减摩复合涂层表面的制备及摩擦学行为研究工作。研究复合涂层表面的磨损机制和协同润滑减摩机理，研发复合微纳结构表面，突破现阶段涂层体系在宽温域下难以同时保证低摩擦系数和低磨损率的难题，建立面向应用的耐磨自润滑表面设计与制备技术体系，提升变几何构件的服役性能和使用寿命，为新一代航空发动机性能提升奠定耐磨减摩的理论基础。 | 1.涂层厚度及均匀性为2~3μm； 2.涂层结合力≥50N； 3.涂层在室温至800℃的摩擦系数≤0.3； 4.在正压力≥20MPa、线速度≥2m/s、室温至800℃，单次摩擦试验测试时间≥300s条件下，涂层磨损率≤4×10-5mm3/(N∙m)； 5.技术成熟度达到3级。 | 研究报告、论文、专利、涂层样品、模拟工况样件 | 自评估+会议评审 | 24 | 不超过40 | 1
12 | SCXKFJJ202212 | 缺陷与组织调控优化增材制造钛合金高周疲劳性能研究 | 公开 | 针对增材制造工程构件疲劳寿命分散、疲劳性能差问题，开展增材制造钛合金高周疲劳性能预测与优化研究；揭示增材制造钛合金缺陷与组织耦合对高周疲劳性能的影响规律与机制；提出缺陷与组织作为疲劳源萌生疲劳裂纹的竞争判据；建立典型增材制造组织疲劳寿命预测模型；发展增材制造钛合金高周疲劳性能优化的组织与缺陷控制原理与工艺方法；为增材制造构件疲劳寿命可靠评价与性能优化提供理论指导与技术支撑。 | 开发高强抗疲劳增材制造钛合金，满足以下指标： 1.抗拉强度>1150MPa； 2.延伸率>5%； 3.107疲劳极限s0.1＞800MPa。 | 研究报告、专利、论文、样件 | 自评估+会议评审 | 24 | 不超过40 | 1
13 | SCXKFJJ202213 | 网状结构Ti2AlNb基复合材料粉末冶金制备与组织性能精确调控 | 公开 | 针对新一代飞行器对轻质耐高温结构材料的轻量化、高温结构完整性的设计需求，开发网状结构Ti2AlNb基复合材料，攻克设计方法、制备工艺、热处理协调优化等关键技术，实现制备过程中增强相网状分布的可控制备。针对复合材料基体与增强相构效关系复杂、目标性能优化等技术问题，建立成分-界面-宏/微观性能预测模型，提出网状结构Ti2AlNb基复合材料的优化配置方案并指导制备加工工艺优化设计。 | 1.Ti2AlNb基复合材料的平均网格单元尺寸≤120μm；2.室温拉伸：Rm≥1100MPa，δ≥6%； 3.800℃的拉伸性能：Rm≥600MPa，δ≥15%； 4.800℃/200MPa的持久断裂时间：τ≥15h。 | 研究报告、专利、论文、样件 | 自评估+会议评审 | 24 | 不超过40 | 1